## Sheet1 (2)
贵州省凤冈县人民法院法警服装报价单
序号 | 名称 | 面料参数 | 单位 | 数量
1 | 春秋执勤 | 面料采用毛涤单面哔叽主面料规格：线密度：经向 395 根/10cm±10，纬向 320 根/10cm±10；混纺比例：羊 毛 70％、涤纶 26%（含导电纤维）、氨纶 4%,允差±2%； 单位面积质量 197g/m²±2；PH 值：4.0-7.5，断裂强 力：经向≥570N，纬向≥420N，起毛起球≥4-5 级，甲 醛含量检出限为 20mg/kg，耐光色牢度≥6-7 级，耐摩 擦色牢度≥4 级，耐洗色牢度≥4 级。样式及缝制工艺 执行标准：《GA563-2009 警服春秋执勤服》 | 套 | 20
2 | 冬执勤 | 面料采用毛涤缎背哔叽主面料规格：线密度：经纱 12.5tex×2/纬纱 12.5tex×2（Nm80/2×80/2）；混纺 比例：羊毛 70％、涤纶 26%（含导电纤维）、氨纶 4%, 允差±2%；质量 236g/m²±5；PH 值：4.0-7.5，耐光 - 27 - 色牢度≥6-7 级，耐摩擦色牢度:干摩≥4 级、湿摩≥ 3-4 级，耐洗色牢度：变色：≥4 级，毛布沾色：≥4 级，涤布沾色≥4 级，无异味。样式及缝制工艺执行标 准《GA565-2009 警服冬执勤服》 | 套 | 4
3 | 夏执勤 | 上衣：涤棉交织绸（浅蓝色）主面料规格：经 250dtex 涤纶异形丝，纬 250dtex 涤纶异形丝包缠棉，纤维含 量：经纱涤 100%，纬纱涤 80%，棉 20%,允差±2%。密 度 280×205 根/cm；质量 136g/m²±10。无异味，样式 - 26 - 及缝制工艺执行标准：《GA568-2009 警服夏执勤服》。 单裤：裤子产品应平服整洁，裤腰宽窄一致，敷衬部 位无脱胶渗胶、起皱。面料：毛涤素花呢主面料规格： 线密度：经纱 9.1tex×2/纬纱 16.7tex（Nm110/2×60）； 混纺比例：羊毛 50％、涤纶 50%（含导电纤维）,允差 ±2%；质量 145g/m²；甲醛含量检出限为 20mg/kg；PH 值：5.0-7.5；耐光色牢度≥6；耐摩擦色牢度≥4 级； 耐洗色牢度≥4 级；褶裥持久性≥4 级，落水变形≥5 级；断裂强力经向≥550N；纬向≥470N；服装成衣依 据《GA258-2009 警服单裤》 | 套 | 40
4 | 春秋常服 | 服装应成型挺括、规整，拉链平服，面衬里平服，刺 绣图案完整端正。面料采用毛涤单面哔叽主面料规格： 线密度：经向 395 根/10cm±10，纬向 320 根/10cm± 10；混纺比例：羊毛 70％、涤纶 26%（含导电纤维）、 氨纶 4%,允差±2%；单位面积质量 197g/m²±2；PH 值： 4.0-7.5，断裂强力：经向≥570N，纬向≥420N，起毛 起球≥4-5 级，甲醛含量检出限为 20mg/kg，耐光色牢 度≥6-7 级，耐摩擦色牢度≥4 级，耐洗色牢度≥4 级； 成衣依据执行标准《GA261-2009 警服男春秋常服 | 套 | 20
5 | 冬西装 | 执行标准：《GA253-2000 警服检验》、《GA 261-2009 警服男春秋常服、冬常服》、《GA 262-2009 警服女春秋常服、冬常服》面料：毛涤单面哔叽，经纬纱12.5tex×2（Nm80/2），毛70%，涤26%，氨纶4%； | 套 | 3
6 | 制式衬衫 | 1.执 行 标 准 ：《 GA 253-2000 警服检验》、《GA 255-2009 警服长袖制式衬衣》； 2.颜色：浅蓝色； 3.臂章：与招标人确认后定制； 4.面料：涤棉交织绸，经250dtex涤纶异形长丝，纬250dtex涤纶异形长丝与棉混纺，纤维含量：经纱涤100%，纬纱涤80%，棉20%； | 件 | 40
7 | 内穿衬衫 | 产品样式、号型与规格、颜色、材料、标志、成品外观 质量应符合《GA254-2022 警服内穿衬衣》标准要求。面 料采用精梳棉涤混纺染色斜纹布（浅蓝色、漂白色）, 混纺比例:棉 60%、涤纶 40%,允差±2%；密度627×347 根 cm；质量110g/m²。 | 件 | 20
8 | 短袖圆领T恤 | 技术标准：参考GB/T22849-2009,GB/T22848-2009,GA250-2000,GA251-2000,GA252-2000标准; 2、面料规格：精梳纯棉双面针织布，8.3tex(70s)纯棉，平方米干燥重量175g/m2。领口采用精梳氨纶布，产品名称、维护标记按普警T恤衫位置标示 | 件 | 20
9 | 长袖圆领T恤 | 技术标准：参考GB/T22849-2009,GB/T22848-2009,GA250-2000,GA251-2000,GA252-2000标准; 2、面料规格：精梳纯棉双面针织布，8.3tex(70s)纯棉，平方米干燥重量175g/m2。领口采用精梳氨纶布，产品名称、维护标记按普警T恤衫位置标示 | 件 | 40
10 | 领带 | 警用服饰领带、依照标准：GA282-2009 警用服饰领带卡、依照标准：GA283-2001 | 条 | 20
11 | 警用内腰带 | 腰带由锌合金压铸钎子和双层贴面皮革缝线带体构 成。长度：110-145cm，材质：牛皮，带条颜色：黑色， 扣头：合金，样式参照《GA290-2001 警用服饰 内腰带》 执行 | 条 | 20
12 | 单裤 | 1.执行标准：《GA253-2000 警服 检验》、《GA258-2009 警服 单裤》； ★2.面料：毛涤素花呢，毛50%，涤50%（含导电纤维），Nm110/2*Nm60，质量153g/cm²； | 条 | 40
13 | 作训帽 | 面料：精梳涤棉混纺格子布，13*2/28tex，纤维含量： 涤 65%，棉 35%毛 70%，涤 26%(含导电纤维)氨纶 4%， 允差±5%，警察刺绣帽徽，样式及工艺执行标准 《GA322-2010 警帽便帽》 | 顶 | 20
14 | 大檐帽 | 大檐帽：产品样式、规格、颜色、材料外观、缝制、标 志、成品外观质量应符合《GA317- 2010警帽大檐帽》 标准要求，面料：精梳毛涤混纺单面哔叽，帽顶、帽瓦 抻吃匀称圆顺，无明显起扭；成品按洗涤要求洗涤后， 外观形状应无明显变化，缝制线路基本平服。面料规格 ：毛≥70%，涤26%（含导电纤维），氨纶 4%，允差±2% ，甲醛含量检出限为20mg/kg。 - 28 - 帽徽：产品结构、图案、规格尺寸、颜色、外观质量应符 合《GA270-2009 警用服饰帽徽》标准要求，花纹清晰 ，螺母松紧适宜；镍镀层厚度≥5um；耐盐雾≥48h 主 要表面无腐蚀物；螺钉铆合抗拉强力≥1000N。 | 顶 | 20
15 | 皮鞋 | 执行标准：GA309-2018《警鞋 男单皮鞋》 黑色黄牛鞋面革,鞋里浅黄色牛里革；鞋垫浅黄色牛里革，有减震按摩缓冲功能；鞋底橡胶软底 |  | 20
16 | 作训鞋 | 外观质量符合《警鞋 2018 款作训鞋（试行稿）》要求。 帮面：热塑网面、滴塑前帮后帮 大底：橡胶大底 内底：无纺布 工艺：冷粘工艺 成鞋折后鞋底无裂纹出现，曲折部位无开胶，帮面无 龟裂，辅料无开裂脱落。 水洗后成鞋或材料粘合处无开胶、无脱落、无明显变 色、网布无断纱、合成革无龟裂、鞋带头无散开。 外底磨痕长度≤4.0mm 游离甲醛含量≤75mg/kg，无异味。 | 件 | 20
本次采购活动，在竞价时间内提供样品至采购需求方 对样品确认后方可进行投标。在投标时需上传样品确认书。