## Sheet2
安顺市人民医院药剂科家具清单
系号 | 名 称 | 规格、尺寸 | 图片 | 单位 | 数量 | 材质参数
1 | 文件柜 | 860*400*1850 | =DISPIMG("ID_77A3D4C924F34EE4883B47B1291EBE85",1) | 组 | 25 | 1、基材：采用冷轧钢板。 ★2、冷轧钢板：符合GB/T 11253-2019 《碳素结构钢冷轧钢板及钢带》、GB/T 10125-2021 《人造气氛腐蚀试验 盐雾试验》等标准要求，弯曲试验（180°）、表面质量均检测合格，表面结构（平均粗糙度）≤0.9μm，经过人造气氛腐蚀试验（盐雾试验）后保护评级（Rᴘ）、外观评级（Rᴀ）均达到10级。 3、材料厚度：门板0.7mm，侧板0.6mm，其余0.5mm冷轧钢板。 4、工艺：采用水洗、脱脂、水洗、表调、皮膜、水洗、烘干、喷粉、粉末固化等多工位表面处理工艺。 ★5、塑粉：符合HG/T 2006-2022 《热固性和热塑性粉末涂料》、GB/T 10125-2021 《人造气氛腐蚀试验 盐雾试验》等标准要求，外观色泽均匀，无异物，呈松散粉末状；涂膜外观、筛余物（125μm）均检测合格，弯曲试验≤4mm，杯突试验≥4mm，耐酸性（3％质量分数盐酸溶液）、耐碱性（5％质量分数氢氧化钠溶液）、耐沸水性均检测合格，耐磨性（750g/500r）≤50mg，经过人造气氛腐蚀试验（盐雾试验）后保护评级（Rᴘ）、外观评级（Rᴀ）均达到10级。 6、柜体正面边框厚度8mm薄边设计，柜体顶前边内置U型顶加强梁；柜体前侧加强筋采用5次折弯成型筋条。 7、上门铰采用3mm钣金饺座，可控制门板开启角度，门板最大开启后不与柜体侧边框碰撞，保护漆面。 ★8、钢制文件柜：符合GB/T 13668-2015 《钢制书柜、资料柜通用技术条件》标准要求，外形尺寸极限偏差、形状和位置公差（邻边垂直度、水平偏差、平整度、位差度、分缝、着地平稳性）、金属喷漆（塑）涂层硬度、金属喷漆（塑）涂层冲击强度、金属喷漆（塑）涂层附着力、拉门垂直加载、拉门水平加载、拉门猛关、拉门耐久性均检测合格。
2 | 文件柜 | 860*400*390 |  | 节 | 17 | 1、基材：采用冷轧钢板。 ★2、冷轧钢板：符合GB/T 11253-2019 《碳素结构钢冷轧钢板及钢带》、GB/T 10125-2021 《人造气氛腐蚀试验 盐雾试验》等标准要求，弯曲试验（180°）、表面质量均检测合格，表面结构（平均粗糙度）≤0.9μm，经过人造气氛腐蚀试验（盐雾试验）后保护评级（Rᴘ）、外观评级（Rᴀ）均达到10级。 3、材料厚度：门板0.7mm，侧板0.6mm，其余0.5mm冷轧钢板。 4、工艺：采用水洗、脱脂、水洗、表调、皮膜、水洗、烘干、喷粉、粉末固化等多工位表面处理工艺。 ★5、塑粉：符合HG/T 2006-2022 《热固性和热塑性粉末涂料》、GB/T 10125-2021 《人造气氛腐蚀试验 盐雾试验》等标准要求，外观色泽均匀，无异物，呈松散粉末状；涂膜外观、筛余物（125μm）均检测合格，弯曲试验≤4mm，杯突试验≥4mm，耐酸性（3％质量分数盐酸溶液）、耐碱性（5％质量分数氢氧化钠溶液）、耐沸水性均检测合格，耐磨性（750g/500r）≤50mg，经过人造气氛腐蚀试验（盐雾试验）后保护评级（Rᴘ）、外观评级（Rᴀ）均达到10级。 6、柜体正面边框厚度8mm薄边设计，柜体顶前边内置U型顶加强梁；柜体前侧加强筋采用5次折弯成型筋条。 7、上门铰采用3mm钣金饺座，可控制门板开启角度，门板最大开启后不与柜体侧边框碰撞，保护漆面。
3 | 储物柜 | 900*550*2000 | =DISPIMG("ID_EC52D49708704DEABED5567BAD101BAA",1) | 组 | 5 | 1、基材：采用冷轧钢板。 ★2、冷轧钢板：符合GB/T 11253-2019 《碳素结构钢冷轧钢板及钢带》、GB/T 10125-2021 《人造气氛腐蚀试验 盐雾试验》等标准要求，弯曲试验（180°）、表面质量均检测合格，表面结构（平均粗糙度）≤0.9μm，经过人造气氛腐蚀试验（盐雾试验）后保护评级（Rᴘ）、外观评级（Rᴀ）均达到10级。 3、材料厚度：门板0.7mm，侧板0.6mm，其余0.5mm冷轧钢板。 4、工艺：采用水洗、脱脂、水洗、表调、皮膜、水洗、烘干、喷粉、粉末固化等多工位表面处理工艺。 ★5、塑粉：符合HG/T 2006-2022 《热固性和热塑性粉末涂料》、GB/T 10125-2021 《人造气氛腐蚀试验 盐雾试验》等标准要求，外观色泽均匀，无异物，呈松散粉末状；涂膜外观、筛余物（125μm）均检测合格，弯曲试验≤4mm，杯突试验≥4mm，耐酸性（3％质量分数盐酸溶液）、耐碱性（5％质量分数氢氧化钠溶液）、耐沸水性均检测合格，耐磨性（750g/500r）≤50mg，经过人造气氛腐蚀试验（盐雾试验）后保护评级（Rᴘ）、外观评级（Rᴀ）均达到10级。 6、门板右上角冲压钣金成型式标签框，成型尺寸不小于30*70（mm）。 7、门板右下角冲压五片式外翻通风百叶窗，百叶窗成型尺寸不小于60*72（mm）。 8、柜体前侧加强筋采用5次折弯成型筋条。
4 | 办公桌 | 1600*800*760 |  | 张 | 3 | 1、基材：采用三聚氰胺板，2.0mm厚PVC封边条封边。 ★2、三聚氰胺板：符合GB/T 15102-2017 《浸渍胶膜纸饰面纤维板和刨花板》等标准要求，外观质量、规格尺寸及偏差均检测合格，静曲强度≥10.5MPa，弹性模量≥1500MPa，内结合强度≥0.30MPa，板面握螺钉力≥900N，板边握螺钉力≥600N，表面耐磨检测合格，表面耐污染腐蚀检测合格，表面耐水蒸气、表面耐划痕、表面耐香烟灼烧、表面耐干热、表面耐龟裂、表面胶合强度均检测合格，甲醛释放量≤0.050mg/m³。 ★3、封边条：符合QB/T 4463-2013 《家具用封边条技术要求》等标准要求，塑料封边条外观合格，塑料封边条的理化性能（耐干热性、耐磨性、耐开裂性（耐龟裂性）、耐老化性、耐冷热循环性、耐光色牢度（灰色样卡））均检测合格，封边条甲醛释放量≤1.5mg/L。 4、板材厚度：台面25mm。 5、配件：采用线盒、锁具、铰链、导轨、三合一连接件等五金配件。 ★6、线盒：符合GB/T 10125-2021 《人造气氛腐蚀试验 盐雾试验》等标准要求，经过人造气氛腐蚀试验（盐雾试验）后保护评级（Rᴘ）、外观评级（Rᴀ）均达到10级。 ★7、锁具：符合GB/T 10125-2021 《人造气氛腐蚀试验 盐雾试验》、QB/T 1621-2015 《家具锁》等标准要求，保密度（弹子锁钥匙不同牙花数、弹子锁互开率、弹子锁锁头结构、锁舌伸出长度）、牢固度（锁头固定连接静拉力、锁头固定连接扭矩、锁芯拨动件扭矩、锁舌侧向静载荷、弹子锁使用寿命）、灵活度(钥匙插拔和旋转、弹子锁钥匙拔出静拉力、钥匙开启扭矩)、外观质量均检测合格，经过人造气氛腐蚀试验（盐雾试验）后保护评级（Rᴘ）、外观评级（Rᴀ）均达到10级。 ★8、三合一连接件：符合GB/T 28203-2011 《家具用连接件技术要求及试验方法》、GB/T 10125-2021 《人造气氛腐蚀试验 盐雾试验》等标准要求，主要尺寸与角度（连接件尺寸、锁紧角度）、外观、理化性能（金属镀层抗盐雾）均检测合格，三合一偏心连接件偏心体抗压强度≥240N，三合一偏心连接件预埋螺母抗拉强度≥550N，三合一偏心连接件中连接螺杆螺纹与预埋螺母的抗拉强度≥700N，三合一偏心连接件中偏心体与连接螺杆的扭矩（12＜偏心体公称直径（mm）≤15）：扭矩≥7.0N·m，经过人造气氛腐蚀试验（盐雾试验）后保护评级（Rᴘ）、外观评级（Rᴀ）均达到10级。 ★9、办公桌：符合GB/T 3324-2024 《木家具通用技术条件》标准要求，主要尺寸及其偏差、形状和位置公差（翘曲度、平整度、邻边垂直度、位差度）、桌类水平静载荷试验、桌面垂直冲击试验、桌腿跌落试验、桌面水平耐久性试验、桌类垂直加载稳定性试验、桌类垂直和水平加载稳定性试验均检测合格。
5 | 办公桌 | 1400*700*760 |  | 张 | 10 | 1、基材：采用三聚氰胺板，2.0mm厚PVC封边条封边。 ★2、三聚氰胺板：符合GB/T 15102-2017 《浸渍胶膜纸饰面纤维板和刨花板》等标准要求，外观质量、规格尺寸及偏差均检测合格，静曲强度≥10.5MPa，弹性模量≥1500MPa，内结合强度≥0.30MPa，板面握螺钉力≥900N，板边握螺钉力≥600N，表面耐磨检测合格，表面耐污染腐蚀检测合格，表面耐水蒸气、表面耐划痕、表面耐香烟灼烧、表面耐干热、表面耐龟裂、表面胶合强度均检测合格，甲醛释放量≤0.050mg/m³。 ★3、封边条：符合QB/T 4463-2013 《家具用封边条技术要求》等标准要求，塑料封边条外观合格，塑料封边条的理化性能（耐干热性、耐磨性、耐开裂性（耐龟裂性）、耐老化性、耐冷热循环性、耐光色牢度（灰色样卡））均检测合格，封边条甲醛释放量≤1.5mg/L。 4、板材厚度：台面25mm。 5、配件：采用线盒、锁具、铰链、导轨、三合一连接件等五金配件。 ★6、线盒：符合GB/T 10125-2021 《人造气氛腐蚀试验 盐雾试验》等标准要求，经过人造气氛腐蚀试验（盐雾试验）后保护评级（Rᴘ）、外观评级（Rᴀ）均达到10级。 ★7、锁具：符合GB/T 10125-2021 《人造气氛腐蚀试验 盐雾试验》、QB/T 1621-2015 《家具锁》等标准要求，保密度（弹子锁钥匙不同牙花数、弹子锁互开率、弹子锁锁头结构、锁舌伸出长度）、牢固度（锁头固定连接静拉力、锁头固定连接扭矩、锁芯拨动件扭矩、锁舌侧向静载荷、弹子锁使用寿命）、灵活度(钥匙插拔和旋转、弹子锁钥匙拔出静拉力、钥匙开启扭矩)、外观质量均检测合格，经过人造气氛腐蚀试验（盐雾试验）后保护评级（Rᴘ）、外观评级（Rᴀ）均达到10级。 ★8、三合一连接件：符合GB/T 28203-2011 《家具用连接件技术要求及试验方法》、GB/T 10125-2021 《人造气氛腐蚀试验 盐雾试验》等标准要求，主要尺寸与角度（连接件尺寸、锁紧角度）、外观、理化性能（金属镀层抗盐雾）均检测合格，三合一偏心连接件偏心体抗压强度≥240N，三合一偏心连接件预埋螺母抗拉强度≥550N，三合一偏心连接件中连接螺杆螺纹与预埋螺母的抗拉强度≥700N，三合一偏心连接件中偏心体与连接螺杆的扭矩（12＜偏心体公称直径（mm）≤15）：扭矩≥7.0N·m，经过人造气氛腐蚀试验（盐雾试验）后保护评级（Rᴘ）、外观评级（Rᴀ）均达到10级。 ★9、办公桌：符合GB/T 3324-2024 《木家具通用技术条件》标准要求，主要尺寸及其偏差、形状和位置公差（翘曲度、平整度、邻边垂直度、位差度）、桌类水平静载荷试验、桌面垂直冲击试验、桌腿跌落试验、桌面水平耐久性试验、桌类垂直加载稳定性试验、桌类垂直和水平加载稳定性试验均检测合格。
6 | 办公椅 | 常规 |  | 把 | 13 | 1、椅背：外框采用聚酰胺（PA）加玻璃纤维（GF）材质，使用透气网布。 ★2、网布：符合GB/T 17591-2006 《阻燃织物》、HJ 2547-2016 《环境标志产品技术要求 家具》等标准要求，燃烧性能（B₁级）合格，可萃取的重金属：砷（As）≤1.0mg/kg、铅（Pb）≤1.0mg/kg、铬（Cr）≤2.0mg/kg、钴（Co）≤4.0mg/kg、铜（Cu）≤50.0mg/kg、镍（Ni）≤4.0mg/kg、六价铬（Cr）Ⅵ：不得检出、镉（Cd）≤0.1mg/kg、锑（Sb）≤30.0mg/kg、汞（Hg）≤0.02mg/kg，重金属总量：铅（Pb）≤90.0mg/kg、镉（Cd）≤100.0mg/kg，邻苯二甲酸酯总量≤0.1％，氯化苯酚（五氯苯酚）≤0.5mg/kg，多环芳烃：苯并（a）芘≤1.0mg/kg、总量≤10.0mg/kg。 4、座垫：采用高密度一次发泡成型定型绵包裹厚度不低于12mm曲木板，座面使用高透气纤维布料。 ★5、曲木板：符合GB/T 22350-2017 《成型胶合板》等标准要求，规格尺寸及其偏差、抗压性能、点抗压性能、浸渍剥离性能均检测合格，甲醛释放量≤0.050mg/m³。 6、弓形脚架：采用电镀弓形脚架；底部带防滑脚垫。 ★7、弓形脚架：符合GB/T 10125-2021 《人造气氛腐蚀试验 盐雾试验》等标准要求，经过人造气氛腐蚀试验（盐雾试验）后保护评级（Rᴘ）、外观评级（Rᴀ）均达到10级。 ★8、办公椅：符合QB/T 2280-2016 《办公家具 办公椅》标准要求，主要尺寸、形状和位置公差均检测合格，软质聚氨酯泡沫塑料座面密度≥25kg/m³，软质聚氨酯泡沫塑料回弹性≥35%，软质聚氨酯泡沫塑料75%压缩永久变形≤10%，扶手垂直向下静载荷、扶手水平静载荷均检测合格。）
7 | 会议桌 | 2400*1200*750 |  | 张 | 1 | 1、台面：采用三聚氰胺板，2.0mm厚PVC封边条封边。 ★2、三聚氰胺板：符合GB/T 15102-2017 《浸渍胶膜纸饰面纤维板和刨花板》等标准要求，外观质量、规格尺寸及偏差均检测合格，静曲强度≥10.5MPa，弹性模量≥1500MPa，内结合强度≥0.30MPa，板面握螺钉力≥900N，板边握螺钉力≥600N，表面耐磨检测合格，表面耐污染腐蚀检测合格，表面耐水蒸气、表面耐划痕、表面耐香烟灼烧、表面耐干热、表面耐龟裂、表面胶合强度均检测合格，甲醛释放量≤0.050mg/m³。 ★3、封边条：符合QB/T 4463-2013 《家具用封边条技术要求》等标准要求，塑料封边条外观合格，塑料封边条的理化性能（耐干热性、耐磨性、耐开裂性（耐龟裂性）、耐老化性、耐冷热循环性、耐光色牢度（灰色样卡））均检测合格，封边条甲醛释放量≤1.5mg/L。 4、钢架：桌下采用钢架，结实稳固。 ★5、会议桌：符合GB/T 3324-2024 《木家具通用技术条件》标准要求，主要尺寸及其偏差、形状和位置公差（翘曲度、平整度、邻边垂直度）、桌类强度和耐久性、桌类稳定性均检测合格。
8 | 会议椅 | 常规 |  | 把 | 10 | 1、椅背：外框采用聚酰胺（PA）加玻璃纤维（GF）材质，使用透气网布。 ★2、网布：符合GB/T 17591-2006 《阻燃织物》、HJ 2547-2016 《环境标志产品技术要求 家具》等标准要求，燃烧性能（B₁级）合格，可萃取的重金属：砷（As）≤1.0mg/kg、铅（Pb）≤1.0mg/kg、铬（Cr）≤2.0mg/kg、钴（Co）≤4.0mg/kg、铜（Cu）≤50.0mg/kg、镍（Ni）≤4.0mg/kg、六价铬（Cr）Ⅵ：不得检出、镉（Cd）≤0.1mg/kg、锑（Sb）≤30.0mg/kg、汞（Hg）≤0.02mg/kg，重金属总量：铅（Pb）≤90.0mg/kg、镉（Cd）≤100.0mg/kg，邻苯二甲酸酯总量≤0.1％，氯化苯酚（五氯苯酚）≤0.5mg/kg，多环芳烃：苯并（a）芘≤1.0mg/kg、总量≤10.0mg/kg。 3、扶手：采用固定扶手。 4、座垫：采用高密度一次发泡成型定型绵包裹厚度不低于12mm曲木板，座面使用高透气纤维布料。 ★5、曲木板：符合GB/T 22350-2017 《成型胶合板》等标准要求，规格尺寸及其偏差、抗压性能、点抗压性能、浸渍剥离性能均检测合格，甲醛释放量≤0.050mg/m³。 6、弓形脚架：采用电镀弓形脚架；底部带防滑脚垫。 ★7、弓形脚架：符合GB/T 10125-2021 《人造气氛腐蚀试验 盐雾试验》等标准要求，经过人造气氛腐蚀试验（盐雾试验）后保护评级（Rᴘ）、外观评级（Rᴀ）均达到10级。 ★8、会议椅：符合QB/T 2280-2016 《办公家具 办公椅》标准要求，软质聚氨酯泡沫塑料座面密度≥25kg/m³，软质聚氨酯泡沫塑料其他部位密度≥18kg/m³，软质聚氨酯泡沫塑料回弹性≥35%，软质聚氨酯泡沫塑料75%压缩永久变形≤10%，扶手垂直向下静载荷检测合格。