## Sheet1
序号 | 产品名称 | 参考款式 | 产品规格 | 数量 | 颜色 | 参数要求 | 需提供的印证材料
1 | 办公桌（含1.1米侧柜+3抽斗柜+2米10位公牛牌插线板） |  | 1800*800*760 | 7 | 暖白 | 一、核心要求: 1.1框架材质:方钢一体成型框架，截面尺寸≥40mm×40mm，壁厚≥1.5mm。 1.1.1表面处理：环保型静电粉末喷涂（符合GB/T 6807-2001），涂层厚度≥60μm，附着力0级（划格法测试）。 1.2桌面基材：优质多层实木板，层数≥9层，总厚度≥25mm。 1.2.1物理性能：弹性模量≥3900MPa（GB/T 17657-2013测试） 1.2.2握螺钉力：板面≥1800N，板边≥1050N（GB/T 17657-2013 4.10条款） 1.2.3表面胶合强度≥2.5MPa（GB/T 17657-2013 4.15条款） 1.3.封边条要求 1.3.1材质：原生PVC封边条，厚度≥2.0mm 1.3.2性能标准（QB/T 4463-2013）：耐干热性，表面无开裂、鼓泡；耐磨性，磨1000转无露底；耐冷热循环，无开裂、脱落；耐光色牢度 ≥5级（GB/T 15102）； 1.4.外观质量（GB/T 3324-2017）：无断裂、透裂、压痕、边角缺损等缺陷。 1.4.1断裂、透裂、压痕、边角缺损的单项评价都为合格；表面胶合强度≥2.5Mpa；弹性模量≥3900MPa；握螺钉力：板面≥1800N、板边≥1050N；挥发性有机化合物（72h）：苯、甲苯、二甲苯、总挥发性有机化合物（TVOC)都为未检出，甲醛释放量（1m³气候箱法）未检出。 二、环保与安全强制性标准 2.1基材有害物质限量：甲醛释放量，未检出（≤0.005mg/m³，GB 18580-2017 1m³气候箱法）；挥发性有机物（72h）苯、甲苯、二甲苯、TVOC均未检出（检出限≤0.01mg/m³，GB/T 35601-2017）；重金属铅、镉、汞、铬、砷、钡、锑、硒未检出（GB/T 39600-2021附录B）。 2.2封边条有害物质限量：甲醛释放量≤0.15mg/L（干燥器法）；氯乙烯单体未检出（检出限≤0.5mg/kg）；邻苯二甲酸酯类（DBP+BBP+DEHP+DNOP+DINP+DIDP）总量未检出（检出限≤0.1%）；重金属（铅、镉、铬、汞、砷、钡、锑、硒）未检出（ICP-MS法）。 三、工艺与质量控制 3.1封边工艺：采用PUR热熔胶封边，胶缝宽度≤0.1mm；封边条接缝处无明显色差，过渡平滑无台阶感； 3.2结构工艺：框架焊接点打磨平整，无焊渣、毛刺（符合QB/T 1951-2010）；桌面板与框架连接采用防松脱预埋螺母，承重≥150kg无变形。 | 1. 原材料溯源文件：①多层板供应商资质，提供基材生产商的《全国工业产品生产许可证》（人造板类别）；基材进货凭证，提供近半年采购合同及增值税发票（体现产品批次号）；②基材出厂检测报告，需包含 GB 18580-2017甲醛未检出、GB/T 39600-2021重金属未检出关键数据。 2.封边条合规证明：①封边条生产商的QB/T 4463-2013标准符合性声明（加盖公章）；②提供封边条SGS报告：重点体现邻苯二甲酸酯总量未检出、氯乙烯单体未检出。 3. 生产过程控制文件：①质检记录：成品出厂检验报告（含桌面平整度≤0.5mm/㎡、封边缝隙≤0.1mm等实测数据）；②设备证明：提供方钢框架焊接设备的校准证书（符合JJG 747-2018）。 4.第三方验证文件：提供CMA/CNAS认证第三方质检机构对同材质同工艺产品的抽检报告（需包含甲醛释放量、TVOC、重金属、封边条全项性能、握螺钉力测试数据）的检测报告（2024年1月后出具）。 5.产品爆炸图。
2 | 办公椅 |  |  | 7 | 黑色 | 1. 面料（椅面/椅背网布） 材质：优质高强聚酯网布 安全与物性要求： 1.1 化学安全： 甲醛含量未检出（检出限≤20mg/kg）；可分解致癌芳香胺染料未检出（符合GB 18401-2010附录B）。 1.2 染色牢度（GB/T 3920-2008、GB/T 3922-2013）：耐水（变色/沾色）≥5级；耐酸汗渍（变色/沾色）≥5级；耐碱汗渍（变色/沾色）≥5级；耐干摩擦（经向/纬向）≥5级。 1.3 阻燃性能：依据 GB 17927.1-2011 进行香烟抗引燃测试，试样表面及内部无续燃、阴燃现象，判定为"通过"，符合 GB 18401-2010 B类安全要求。 1.4 物理强度：耐磨性≥50,000次（马丁代尔法，GB/T 21196.3-2020）；抗撕裂强度≥800N（GB/T 3917.3-2009）。 2. 海绵（坐垫/腰靠） 材质：阻燃改性聚氨酯高回弹海绵 性能要求（依据 GB/T 10802-2006、QB/T 2280-2016）：表观密度 ≥60 kg/m³；回弹率 ≥64%；25%压陷硬度 ≥220N；75%压缩永久变形 ≤3.0%；65%/25%压陷比 ≥2.3；拉伸强度 ≥169 KPa；干热老化后拉伸强度 ≥160 KPa；湿热老化后拉伸强度 ≥159 KPa。 耐久性专项：75%压缩永久变形（耐久） ≤2.0%；10万次疲劳后高度塌陷 ≤5mm（QB/T 1952.1-2012）。 安全要求：阻燃等级，香烟抗引燃试验（GB 17927.1-2011），无续燃/阴燃，评定为阻燃I级；甲醛释放量≤0.016 mg/m²·h（GB 18587-2001）。 3. 气杆（升降装置） 认证与安全：通过 BIFMA X5.1-2017 认证，防爆等级≥4级；性能要求（符合 QB/T 3826-1999、GB 6675.4-2014 等）。 耐腐蚀性：中性盐雾试验（NSS）≥500h（连续喷雾）；涂/镀层耐腐蚀等级：10级（GB/T 6461-2002）。 化学安全：可迁移元素（砷、铬、铅、汞、硒）未检出（GB/T 26125-2011）；邻苯二甲酸酯类未检出（GB/T 22048-2015）。 抗菌防霉：抗菌率≥99.5%（ISO 22196）；防霉等级0级（GB/T 24128-2018）。 4. 五星脚 材质与安全（符合 GB 28481-2012、GB/T 21866-2008）。重金属限量（可溶性）铅、镉、铬、汞总量 ≤1 mg/kg。多环芳烃（PAHs）苯并[a]芘及16种PAHs总量未检出（检出限≤0.2mg/kg）；抗菌性能，抗细菌率 ≥99.5%（ISO 20743）。 5. 脚轮 性能与安全（符合 QB/T 4765-2014、GB/T 24128-2018）。机械性能，通过抗冲击、动载荷（≥1360N）、滚动阻力、旋转阻力、静载荷（≥3000N）测试。化学安全，邻苯二甲酸酯类（6项）未检出（GB/T 22048-2015）；重金属（可溶性铅、镉、铬、汞）未检出；多溴联苯（PBB）、多溴二苯醚（PBDE）未检出（IEC 62321）；防霉等级0级（GB/T 4768-2008）。 6. 脚撑机构 伸缩性能（依据 QB/T 2280-2016）：行程 ≥45cm（原40cm）；承重150kg下连续伸缩5,000次，无塑性变形或功能失效；收回后与椅架间隙 ≤2mm。 | 1.成品出厂检验报告； 2.第三方验证文件：提供CMA/CNAS认证第三方质检机构对同材质同工艺产品的的检测报告（2024年1月后出具）。
3 | 书柜 |  | 1200*400*2000 | 7 | 胡桃色 | 1、基材：采用优质多层实木板材；依据GB/T4897-2015，GB 18580-2017，GB/T35601-2017，GB/T39600-2021的标准；外观质量：断裂、透裂、压痕、边角缺损的单项评价都为合格；表面胶合强度≥2.5Mpa；弹性模量：≥3900MPa；握螺钉力：板面≥1800N、板边≥1050N；挥发性有机化合物（72h）：苯、甲苯、二甲苯、总挥发性有机化合物（TVOC)都为未检出，甲醛释放量（1m³气候箱法）未检出。 2、封边：采用优质PVC封边条，塑料封边条的耐干热性、耐磨性、耐老化、耐冷热循环的单项评价都为合格，耐光色牢度≥5级；甲醛释放量≤0.15mg/L，氯乙烯单体未检出，铅、镉、铬、汞、砷、钡、锑、硒未检出，邻苯二甲酸酯（DBP、BBP、DEHP、DNOP、DINP和DIDP)的总量未检出，符合依据QB/T 4463-2013《家具用封边条技术要求》的标准 3.层板静载承重≥80kg/延米，铰链开合10万次无松动 | 1. 原材料溯源文件：①多层板供应商资质，提供基材生产商的《全国工业产品生产许可证》（人造板类别）；基材进货凭证，提供近半年采购合同及增值税发票（体现产品批次号）；②基材出厂检测报告，需包含 GB 18580-2017甲醛未检出、GB/T 39600-2021重金属未检出关键数据。 2.封边条合规证明：①封边条生产商的QB/T 4463-2013标准符合性声明（加盖公章）；②提供封边条SGS报告：重点体现邻苯二甲酸酯总量未检出、氯乙烯单体未检出。 3.成品出厂检验报告； 4.第三方验证文件：提供CMA/CNAS认证第三方质检机构对同材质同工艺产品的抽检报告（2024年1月后出具）。 5.产品爆炸图。
4 | 铁皮柜 |  | 1850*420*900 （配电子密码锁2个，普通锁5个） | 7 | 浅色 | 1、基材：采用优质冷轧钢板，外观性能要求：金属件的电镀层检测结果为未见缺陷，单项评价都为合格；中性盐雾（≥200h）：镀（涂）层对基体的保护等级和镀（涂）层本身耐腐蚀等级≥10级，符合GB/T3325-2017 《金属家具通用技术条件》，GB/T10125-2012《人造气氛腐蚀试验 盐雾试验》。 2、涂层：喷涂层采用优质塑粉，重金属可溶性铅、可溶性镉、可溶性铬、可溶性汞均未检出，符合HG/T 2006-2006《热固性粉末涂料》标准。 3、缓冲铰链：采用优质缓冲铰链，外观性能要求：金属件的电镀层检测结果为未见缺陷；耐久性检测结果：10万次，缓冲铰链（门铰）无损坏；中性盐雾≥200h：镀（涂）层对基体的保护等级和镀（涂）层本身耐腐蚀等级≥10级，符合GB/T 3325-2017、QB/T 2189-2013、GB/T 10125-2012、QB/T 3832-1999的检测标准。 4.钢板厚度≥1.0mm（附厚度测量报告），盐雾试验≥300h（原200h） | 1. 原材料溯源文件：①钢板供应商资质，提供钢板进货凭证，提供近半年采购合同及增值税发票（体现产品批次号）；②钢板出厂检测报告，需包含厚度测量、盐雾试验等关键数据。 2.成品出厂检验报告； 3.第三方验证文件：提供CMA/CNAS认证第三方质检机构对同材质同工艺产品的的检测报告（2024年1月后出具）。
5 | 三人位沙发 |  | 2150*850*890 | 3 | 牛皮 | 1、面料：采用优质牛皮，理化性能：覆面材料理化性能：各种面料颜色干摩擦牢度不应小于4级；摩擦色牢度：干擦（500次）、碱性汗液（80次）、湿擦（250次）≥4级；涂层粘着牢度：≥9.5N/10mm；耐折牢度（50000次）：无裂纹；撕裂力≥100N；游离甲醛：未检出，符合依据QB/T 1952.1-2012《软体家具 沙发》，GB/T 16799-2018《家具用皮革》的标准。 2、海绵：采用优质阻燃海绵，泡沫塑料表观密度≥60kg/m³，回弹性能≥64%，25%压陷硬度≥220N，75%压缩永久变形≤3.0 %，65%/25%压陷比≥3.4，拉伸强度≥169KPa，干热老化后拉伸强度≥160 KPa，湿热老化后拉伸强度≥159KPa；抗引燃特性-阴燃的香烟:未发现续燃和阴燃现象，评定该试样为阻燃I级，通过香烟抗引燃特性试验；甲醛释放量≤0.016 mg/㎡h, 符合GB/T 10802-2006、QB/T 2280 -2016、GB 17927.1-2011、QB/T1952.1-2012的检测标准。 3、框架：采用优质实木，甲醛释放量(9-11L干燥器法)：未检出；可接触的实木部件中五氯苯酚≤0.5mg/kg，符合GB/T 3324-2017《木家具通用技术条件》﹔GB 18584-2001《室内装饰装修材料木家具中有害物质限量》;GB/T35607-2017《绿色产品评价家具》标准。 | 1.成品出厂检验报告； 2.第三方验证文件：提供CMA/CNAS认证第三方质检机构对同材质同工艺产品的的检测报告（2024年1月后出具）。
6 | 折叠沙发 |  | 800*850*840 | 2 | 布艺 | 1、面料：采用优质阻燃布，甲醛含量未检出，可分解致癌芳香胺染料未检出，染色牢度：耐水≥4级、耐酸汗渍≥4级、耐碱汗渍≥4级、耐干摩擦≥4级，异味检测无异味，抗引燃特性-模拟火柴火焰试件表面未发现续燃或阴燃现象，符合GB 18401-2010:GB 17927.1-2011标准。 2、采用天然乳胶，泡沫塑料表观密度≥60kg/m³，回弹性能≥64%，25%压陷硬度≥220N，75%压缩永久变形≤3.0 %，65%/25%压陷比≥3.4，拉伸强度≥169KPa，干热老化后拉伸强度≥160 KPa，湿热老化后拉伸强度≥159KPa；抗引燃特性-阴燃的香烟:未发现续燃和阴燃现象，评定该试样为阻燃I级，通过香烟抗引燃特性试验；甲醛释放量≤0.016 mg/㎡h, 符合GB/T 10802-2006、QB/T 2280 -2016、GB 17927.1-2011、QB/T1952.1-2012的检测标准。 3、框架：采用优质实木，甲醛释放量(9-11L干燥器法)：未检出；可接触的实木部件中五氯苯酚≤0.5mg/kg，符合GB/T 3324-2017《木家具通用技术条件》﹔GB 18584-2001《室内装饰装修材料木家具中有害物质限量》;GB/T35607-2017《绿色产品评价家具》标准。 4.折叠机构寿命≥1.5万次，展开状态承重≥300kg | 1.成品出厂检验报告； 2.第三方验证文件：提供CMA/CNAS认证第三方质检机构对同材质同工艺产品的的检测报告（2024年1月后出具）。
7 | 茶几 |  | 1200*600*450 | 3 | 胡桃色 | 1、基材：采用优质中密度纤维板，密度0.7~0.8 g/cm³，板内密度偏差≤ 0.5%，含水率5.0~10%，静曲强度≥37.00MPa，弹性模量≥4290 MPa，内结合强度≥1.49 MPa，吸水厚度膨胀率≤2.3%，表面结合强度≥2.0 MPa，握螺钉力板面≥1830N，握螺钉力板边≥1020N；挥发性有机化合物(72h)：苯、甲苯、二甲苯均为未检出，总挥发性有机化合物(TVOC)未检出，甲醛释放量≤0.02 mg/m³，符合GB/T 11718-2009、GB 18580-2017、GB/T 35601-2017、GB/T 39600-2021的检测标准； 2、饰面：采用优质木皮，甲醛释放量(1m³气候箱法)≤0.010 mg/m³；木材含水率8%-12%, 3、封边：采用优质实木封边条，含水率≤11%，耐光色牢度≥5级，甲醛释放量未检出，符合QB/T 4463-2013的检测标准。 | 1.成品出厂检验报告； 2.第三方验证文件：提供CMA/CNAS认证第三方质检机构对同材质同工艺产品的的检测报告（2024年1月后出具）。
商务要求： 1、建议品牌：东业、时汇、勇盛渤辕、黔盛、红富伟业等； 2、供应商资格与报价要求 2.1合格供应商资格： 2.1.1报价供应商须未被列入以下失信惩戒记录（查询日期须在报价有效期内）：“中国政府采购网”(www.ccgp.gov.cn) 的“政府采购严重违法失信行为记录名单”；“信用中国”网站 (www.creditchina.gov.cn) 的“重大税收违法失信主体记录名单”、“严重失信主体名单”、“企业经营异常名录”。 2.1.2供应商须在报价文件中提供上述网站查询结果的清晰完整截图作为证明。 2.2报价文件要求：参与报价的供应商必须上传加盖公章的以下文件（电子版须清晰可辨），任何文件缺失或不符合要求均视为无效报价。① 品牌授权与证明： 与拟供货品牌一致的商标持有人出具的、针对本项目的有效授权书（原件扫描件或清晰复印件加盖公章），以及该品牌的商标注册证书（清晰复印件加盖公章）。如供应商即为品牌持有人，须提供相关证明文件（如营业执照经营范围、商标注册证等）并加盖公章。② 报价清单：清晰列明所有采购清单内产品的品牌、型号、规格、数量、单价、总价、交货期、质保期等。报价须为含税全包价（含运输、安装、保险等一切费用）。③ 信用查询截图： 符合第2.1条要求的“中国政府采购网”及“信用中国”网站查询结果截图（须显示查询日期）。 2.3报价响应性：供应商必须严格按照采购需求附件（含技术规格参数、数量、服务要求等）进行完整报价。不接受任何对产品核心规格、技术参数及关键商务/服务条款（如交付时间、质保期）的负偏离或更改。 报价中未响应的项目或存在负偏离，将导致其报价被拒绝。 3、质量保证与样品要求 3.1质量保证与样品提交：中标供应商须在收到中标通知书后24小时内，向采购人提供：①所投产品核心参数对应的实物图片（需清晰展示关键部位及特征）。② 采购清单中全部产品的样品。 如未能按时、按要求（内容相符、规格一致）提供样品或实物图片，采购人有权单方面取消其中标资格，并依据相关法律法规及采购文件约定追究其违约责任。提供的样品将作为后续验收的参照标准之一。 3.2原材料留样：中标供应商须在收到中标通知书后24小时内，向采购人提交用于生产中标产品的方钢、钢板、多层板及封边条实物样本（方钢、封边条长度不小于200mm，钢板、多层板尺寸不小于200mm×200mm）。样本将由采购人封存于指定场所，作为后续质量核查的依据。 4、交付、安装与验收 4.1交付与安装：供应商须承诺具备满足本项目需求的现货库存或即时生产能力。签订合同后1个日历日内，供应商须完成所有货物的交付、安装、调试，并使产品达到可正常使用状态。供应商须具备相应的本地化或快速响应的安装能力。 4.2验收标准：验收将严格依据本采购文件（特别是技术规格参数部分）、供应商投标/报价文件承诺、封存样品及国家/行业相关标准进行。任何不符合均视为验收不合格。 5、售后服务与质量保证 5.1质保期：质保期为5年，自产品最终验收合格签字之日起计算。质保期内，如经国家认可的权威检测机构检测认定产品存在环保指标不合格或结构性能缺陷导致无法满足合同要求，供应商除须免费退换问题产品外，还须额外承担相当于问题产品合同金额三倍的赔偿责任（退一赔三）。检测费用由责任方承担。 5.2售后服务响应：供应商须提供7×24小时售后服务热线。在质保期内，接到采购人维修通知后，供应商须在30分钟内电话响应，并安排工程师在1小时内（特殊情况如极端天气、交通管制等除外，但需及时说明）到达指定现场。 5.2.1质保期内：因产品本身非人为因素导致的质量问题，由供应商负责免费维修或更换。 5.2.2质保期外：供应商需承诺继续提供维修服务，仅收取更换零部件的材料成本费，免收人工费。 6、交易规则与法律责任 6.1遵守电子卖场规则：所有参与报价供应商必须严格遵守《贵州省政府采购电子卖场管理办法》及相关规定中关于在线询价、反拍等交易流程的规则。采购人有权对任何被认定为恶意扰乱市场、串通、虚假或不合规的报价行为（如异常低价、虚假承诺等）采取行动。 6.2中标资格取消与责任追究：如供应商出现以下情形之一，采购人有权立即取消其中标资格/解除合同，并按照《中华人民共和国政府采购法》及其实施条例、《政府采购质疑和投诉管理办法》等相关规定，上报贵州省政府采购平台及财政主管部门，将其列入不良行为记录名单或黑名单，暂停或终止合作，并追究其相应经济与法律责任：①提供虚假资质证明、授权文件、信用记录、样品或技术文件的（虚假响应）；② 中标后无正当理由未能按合同约定时间交货或完成安装；③交付的产品或服务未能完全满足本项目技术、商务、服务要求（以验收结果为准）；④被发现在报价时或合同履行期间处于第1条所述的任一失信惩戒状态；⑤违反电子卖场规则，构成恶意违规报价或扰乱交易秩序。 因供应商上述行为导致采购人重新采购或顺延产生的所有损失（包括差价、延期损失等），均由该供应商承担。 7、定标原则 7.1本项目不承诺最低价中标。 7.2采购人将根据符合性审查（资质、响应性）合格的供应商所提交的报价文件，综合评审其资质信誉、产品质量（以样品、授权、参数等佐证）、报价合理性、服务承诺（交付、售后）等因素，在确保所投产品完全满足所有实质性参数要求的前提下，选择提供最优性价比（质优价廉） 的供应商作为中标人。